## SA-516 Gr 70
FICHA DE MATERIAL — ASME BPVC SECCIÓN II-D, TABLA 1A
SA-516 Grado 70
Plancha al carbono para recipientes a presión — Tabla 1A, línea 37
IDENTIFICACIÓN DEL MATERIAL
Especificación | SA-516 / SA-516M Gr. 70 (Gr. 485)
Composición / forma | Acero al carbono · Plancha
Número UNS | K02700
P-No / Grupo | 1 / 2
Resistencia a tracción mín. | 483
Límite elástico mín. | 262
Temp. máx. aplicable (VIII-1) | 538
Carta de presión externa | CS-2
ENTRADAS (edite las celdas en amarillo)
Presión de diseño P (MPa) | 1.6
Temperatura de diseño T (°C) | 150
RESULTADO
S admisible interpolada (MPa) | 123.416204
Estado | OK — dentro de rango
CÁLCULO AUXILIAR (no editar)
T mínima tabulada (°C) | 37.77778
T máxima tabulada (°C) | 537.7778
T aplicada al punto (°C, acotada al rango) | 150
Índice de interpolación | 5
S en el punto (MPa, acotada al rango) | 123.416204
TABLA DE VALORES — Tabla 1A, línea 37 (SA-516 Gr. 70)
T (°F) fuente | S (ksi) fuente | T (°C) SI | S (MPa) SI
100 | 17.9 | 37.77778 | 123.416204
150 | 17.9 | 65.55556 | 123.416204
200 | 17.9 | 93.33333 | 123.416204
250 | 17.9 | 121.1111 | 123.416204
300 | 17.9 | 148.8889 | 123.416204
400 | 17.9 | 204.4444 | 123.416204
500 | 17.9 | 260 | 123.416204
600 | 17.9 | 315.5556 | 123.416204
650 | 17.9 | 343.3333 | 123.416204
700 | 16.9 | 371.1111 | 116.521444
750 | 13.9 | 398.8889 | 95.837164
800 | 11.4 | 426.6667 | 78.600264
850 | 8.7 | 454.4444 | 59.984412
900 | 5.9 | 482.2222 | 40.679084
950 | 4 | 510 | 27.57904
1000 | 2.5 | 537.7778 | 17.2369
Fuente: ASME BPVC Sección II, Parte D — Properties (Customary), edición 2015, Tabla 1A, línea 37 (ejemplar del usuario). Columnas T(°F)/S(ksi) son los valores publicados; T(°C)/S(MPa) se calculan por fórmula. Notas de Tabla 1A aplicables: G10, S1, T2 — verificar su alcance en el ejemplar de referencia. La interpolación entre puntos es lineal, igual que en el uso habitual de la Tabla 1A. Confirmar contra la edición y adenda vigentes antes de usar en diseño final.

## SA-105
FICHA DE MATERIAL — ASME BPVC SECCIÓN II-D, TABLA 1A
SA-105 (Normalizado)
Forjado al carbono para bridas y accesorios — Tabla 1A, línea 23
IDENTIFICACIÓN DEL MATERIAL
Especificación | SA-105
Composición / forma | Acero al carbono · Forjado
Número UNS | K03504
P-No / Grupo | 1 / 2
Resistencia a tracción mín. | 483
Límite elástico mín. | 248
T máx. con S tabulada | 343
Carta de presión externa | CS-2
ENTRADAS (edite las celdas en amarillo)
Presión de diseño P (MPa) | 1
Temperatura de diseño T (°C) | 120
RESULTADO
S admisible interpolada (MPa) | 117.900396
Estado | OK — dentro de rango
CÁLCULO AUXILIAR (no editar)
T mínima tabulada (°C) | 37.77778
T máxima tabulada (°C) | 343.3333
T aplicada al punto (°C, acotada al rango) | 120
Índice de interpolación | 3
S en el punto (MPa, acotada al rango) | 117.900396
TABLA DE VALORES — Tabla 1A, línea 23 (SA-105)
T (°F) fuente | S (ksi) fuente | T (°C) SI | S (MPa) SI
100 | 17.1 | 37.77778 | 117.900396
150 | 17.1 | 65.55556 | 117.900396
200 | 17.1 | 93.33333 | 117.900396
250 | 17.1 | 121.1111 | 117.900396
300 | 17.1 | 148.8889 | 117.900396
400 | 17.1 | 204.4444 | 117.900396
500 | 17.1 | 260 | 117.900396
600 | 17.1 | 315.5556 | 117.900396
650 | 17.1 | 343.3333 | 117.900396
Fuente: ASME BPVC Sección II, Parte D — Properties (Customary), edición 2015, Tabla 1A, línea 23 (SA-105, UNS K03504; ejemplar del usuario). El pedido habitual “SA-105N” se refiere a la condición normalizada (requisito suplementario de tenacidad); la especificación SA-105 no define grados, por lo que la Tabla 1A no tabula una S distinta para esa condición — se usa la misma línea. Esta línea no tiene S tabulada por encima de 650 °F (343 °C) en esta edición (notas G10, S1, T2); no extrapolar. Confirmar contra la edición y adenda vigentes antes de usar en diseño final.

## SA-106 Gr B
FICHA DE MATERIAL — ASME BPVC SECCIÓN II-D, TABLA 1A
SA-106 Grado B
Tubo sin costura al carbono para servicio a alta temperatura — Tabla 1A, línea 15
IDENTIFICACIÓN DEL MATERIAL
Especificación | SA-106 Grado B
Composición / forma | Acero al carbono · Tubo s/costura
Número UNS | K03006
P-No / Grupo | 1 / 1
Resistencia a tracción mín. | 414
Límite elástico mín. | 241
T máx. con S tabulada | 482
Carta de presión externa | CS-2
ENTRADAS (edite las celdas en amarillo)
Presión de diseño P (MPa) | 1.2
Temperatura de diseño T (°C) | 200
RESULTADO
S admisible interpolada (MPa) | 108.247732
Estado | OK — dentro de rango
CÁLCULO AUXILIAR (no editar)
T mínima tabulada (°C) | 37.77778
T máxima tabulada (°C) | 482.2222
T aplicada al punto (°C, acotada al rango) | 200
Índice de interpolación | 4
S en el punto (MPa, acotada al rango) | 108.247732
TABLA DE VALORES — Tabla 1A, línea 15 (SA-106 Gr. B)
T (°F) fuente | S (ksi) fuente | T (°C) SI | S (MPa) SI
100 | 15.7 | 37.77778 | 108.247732
150 | 15.7 | 65.55556 | 108.247732
200 | 15.7 | 93.33333 | 108.247732
300 | 15.7 | 148.8889 | 108.247732
400 | 15.7 | 204.4444 | 108.247732
500 | 15.7 | 260 | 108.247732
600 | 15.7 | 315.5556 | 108.247732
650 | 15.7 | 343.3333 | 108.247732
700 | 15.6 | 371.1111 | 107.558256
750 | 13 | 398.8889 | 89.63188
800 | 10.8 | 426.6667 | 74.463408
850 | 8.7 | 454.4444 | 59.984412
900 | 5.9 | 482.2222 | 40.679084
Fuente: ASME BPVC Sección II, Parte D — Properties (Customary), edición 2015, Tabla 1A, línea 15 (SA-106 Gr. B, UNS K03006; ejemplar del usuario). Se omite la columna de 250 °F: esta línea no tiene valor tabulado en ese punto en esta edición (hueco real de la tabla, no un error de lectura); se interpola directamente entre 200 y 300 °F, que coinciden (15.7 ksi). Sin S tabulada por encima de 900 °F (482 °C) en esta línea, aunque el límite general de aplicabilidad de Sección VIII-1 llega a 1000 °F (538 °C) — no extrapolar más allá de 900 °F. Notas de Tabla 1A: G10, S1, T1 — verificar su alcance en el ejemplar de referencia. Confirmar contra la edición y adenda vigentes antes de usar en diseño final.