## SA-516 Gr 70
FICHA DE MATERIAL — ASME BPVC SECCIÓN II-D, TABLA 1A
SA-516 Grado 70
Plancha al carbono para recipientes a presión — Tabla 1A, línea 37
IDENTIFICACIÓN DEL MATERIAL
Especificación | SA-516 / SA-516M Gr. 70 (Gr. 485)
Composición / forma | Acero al carbono · Plancha
Número UNS | K02700
P-No / Grupo | 1 / 2
Resistencia a tracción mín. | 483
Límite elástico mín. | 262
Temp. máx. aplicable (VIII-1) | 538
Carta de presión externa | CS-2
ENTRADAS (edite las celdas en amarillo)
Presión de diseño P (MPa) | 1.6
Temperatura de diseño T (°C) | 150
RESULTADO
S admisible interpolada (MPa) | 123.416204
Estado | OK — dentro de rango
CÁLCULO AUXILIAR (no editar)
T mínima tabulada (°C) | 37.77778
T máxima tabulada (°C) | 537.7778
T aplicada al punto (°C, acotada al rango) | 150
Índice de interpolación | 5
S en el punto (MPa, acotada al rango) | 123.416204
TABLA DE VALORES — Tabla 1A, línea 37 (SA-516 Gr. 70)
T (°F) fuente | S (ksi) fuente | T (°C) SI | S (MPa) SI
100 | 17.9 | 37.77778 | 123.416204
150 | 17.9 | 65.55556 | 123.416204
200 | 17.9 | 93.33333 | 123.416204
250 | 17.9 | 121.1111 | 123.416204
300 | 17.9 | 148.8889 | 123.416204
400 | 17.9 | 204.4444 | 123.416204
500 | 17.9 | 260 | 123.416204
600 | 17.9 | 315.5556 | 123.416204
650 | 17.9 | 343.3333 | 123.416204
700 | 16.9 | 371.1111 | 116.521444
750 | 13.9 | 398.8889 | 95.837164
800 | 11.4 | 426.6667 | 78.600264
850 | 8.7 | 454.4444 | 59.984412
900 | 5.9 | 482.2222 | 40.679084
950 | 4 | 510 | 27.57904
1000 | 2.5 | 537.7778 | 17.2369
Fuente: ASME BPVC Sección II, Parte D — Properties (Customary), edición 2015, Tabla 1A, línea 37 (ejemplar del usuario). Columnas T(°F)/S(ksi) son los valores publicados; T(°C)/S(MPa) se calculan por fórmula. Notas de Tabla 1A aplicables: G10, S1, T2 — verificar su alcance en el ejemplar de referencia. La interpolación entre puntos es lineal, igual que en el uso habitual de la Tabla 1A. Confirmar contra la edición y adenda vigentes antes de usar en diseño final.

## SA-105
FICHA DE MATERIAL — ASME BPVC SECCIÓN II-D, TABLA 1A
SA-105 (Normalizado)
Forjado al carbono para bridas y accesorios — Tabla 1A, línea 23
IDENTIFICACIÓN DEL MATERIAL
Especificación | SA-105
Composición / forma | Acero al carbono · Forjado
Número UNS | K03504
P-No / Grupo | 1 / 2
Resistencia a tracción mín. | 483
Límite elástico mín. | 248
T máx. con S tabulada | 343
Carta de presión externa | CS-2
ENTRADAS (edite las celdas en amarillo)
Presión de diseño P (MPa) | 1
Temperatura de diseño T (°C) | 120
RESULTADO
S admisible interpolada (MPa) | 117.900396
Estado | OK — dentro de rango
CÁLCULO AUXILIAR (no editar)
T mínima tabulada (°C) | 37.77778
T máxima tabulada (°C) | 343.3333
T aplicada al punto (°C, acotada al rango) | 120
Índice de interpolación | 3
S en el punto (MPa, acotada al rango) | 117.900396
TABLA DE VALORES — Tabla 1A, línea 23 (SA-105)
T (°F) fuente | S (ksi) fuente | T (°C) SI | S (MPa) SI
100 | 17.1 | 37.77778 | 117.900396
150 | 17.1 | 65.55556 | 117.900396
200 | 17.1 | 93.33333 | 117.900396
250 | 17.1 | 121.1111 | 117.900396
300 | 17.1 | 148.8889 | 117.900396
400 | 17.1 | 204.4444 | 117.900396
500 | 17.1 | 260 | 117.900396
600 | 17.1 | 315.5556 | 117.900396
650 | 17.1 | 343.3333 | 117.900396
Fuente: ASME BPVC Sección II, Parte D — Properties (Customary), edición 2015, Tabla 1A, línea 23 (SA-105, UNS K03504; ejemplar del usuario). El pedido habitual “SA-105N” se refiere a la condición normalizada (requisito suplementario de tenacidad); la especificación SA-105 no define grados, por lo que la Tabla 1A no tabula una S distinta para esa condición — se usa la misma línea. Esta línea no tiene S tabulada por encima de 650 °F (343 °C) en esta edición (notas G10, S1, T2); no extrapolar. Confirmar contra la edición y adenda vigentes antes de usar en diseño final.

## SA-106 Gr B
FICHA DE MATERIAL — ASME BPVC SECCIÓN II-D, TABLA 1A
SA-106 Grado B
Tubo sin costura al carbono para servicio a alta temperatura — Tabla 1A, línea 15
IDENTIFICACIÓN DEL MATERIAL
Especificación | SA-106 Grado B
Composición / forma | Acero al carbono · Tubo s/costura
Número UNS | K03006
P-No / Grupo | 1 / 1
Resistencia a tracción mín. | 414
Límite elástico mín. | 241
T máx. con S tabulada | 482
Carta de presión externa | CS-2
ENTRADAS (edite las celdas en amarillo)
Presión de diseño P (MPa) | 1.2
Temperatura de diseño T (°C) | 200
RESULTADO
S admisible interpolada (MPa) | 108.247732
Estado | OK — dentro de rango
CÁLCULO AUXILIAR (no editar)
T mínima tabulada (°C) | 37.77778
T máxima tabulada (°C) | 482.2222
T aplicada al punto (°C, acotada al rango) | 200
Índice de interpolación | 4
S en el punto (MPa, acotada al rango) | 108.247732
TABLA DE VALORES — Tabla 1A, línea 15 (SA-106 Gr. B)
T (°F) fuente | S (ksi) fuente | T (°C) SI | S (MPa) SI
100 | 15.7 | 37.77778 | 108.247732
150 | 15.7 | 65.55556 | 108.247732
200 | 15.7 | 93.33333 | 108.247732
300 | 15.7 | 148.8889 | 108.247732
400 | 15.7 | 204.4444 | 108.247732
500 | 15.7 | 260 | 108.247732
600 | 15.7 | 315.5556 | 108.247732
650 | 15.7 | 343.3333 | 108.247732
700 | 15.6 | 371.1111 | 107.558256
750 | 13 | 398.8889 | 89.63188
800 | 10.8 | 426.6667 | 74.463408
850 | 8.7 | 454.4444 | 59.984412
900 | 5.9 | 482.2222 | 40.679084
Fuente: ASME BPVC Sección II, Parte D — Properties (Customary), edición 2015, Tabla 1A, línea 15 (SA-106 Gr. B, UNS K03006; ejemplar del usuario). Se omite la columna de 250 °F: esta línea no tiene valor tabulado en ese punto en esta edición (hueco real de la tabla, no un error de lectura); se interpola directamente entre 200 y 300 °F, que coinciden (15.7 ksi). Sin S tabulada por encima de 900 °F (482 °C) en esta línea, aunque el límite general de aplicabilidad de Sección VIII-1 llega a 1000 °F (538 °C) — no extrapolar más allá de 900 °F. Notas de Tabla 1A: G10, S1, T1 — verificar su alcance en el ejemplar de referencia. Confirmar contra la edición y adenda vigentes antes de usar en diseño final.

## SA-193 B7
FICHA DE MATERIAL — ASME BPVC SECCIÓN II-D, TABLA 3 (PERNERÍA)
SA-193 Grado B7
Perno/espárrago aleado Cr-Mo para pernería a alta resistencia — Tabla 3, líneas 27/30/31
IDENTIFICACIÓN DEL MATERIAL
Especificación | SA-193 Grado B7
Composición / forma | Acero aleado 1Cr-1/5Mo (Cr-Mo) · Perno / Espárrago
Número UNS | G41400
Clase ≤ 2.1/2" (63,5 mm) — Tracción/Límite elástico mín. | 862 / 724 MPa (125 / 105 ksi)
Clase 2.1/2"–4" (63,5–101,6 mm) — Tracción/Límite elástico mín. | 793 / 655 MPa (115 / 95 ksi)
Clase 4"–7" (101,6–177,8 mm) — Tracción/Límite elástico mín. | 689 / 517 MPa (100 / 75 ksi)
Temp. máx. aplicable (VIII-1, las tres clases) | 538
Carta de presión externa | No aplica (elemento de sujeción)
ENTRADAS (edite las celdas en amarillo)
Presión de diseño P (MPa) | 4
Temperatura de diseño T (°C) | 200
Diámetro nominal del perno D (mm) | 25.4
RESULTADO
S admisible interpolada (MPa) | 172.369
Clase de diámetro aplicable | ≤ 2.1/2 in (63,5 mm) — línea 31
Estado (temperatura) | OK — dentro de rango
CÁLCULO AUXILIAR (no editar)
D en pulgadas (in) | 1
Índice de clase (1=≤2.5in, 2=2.5-4in, 3=4-7in, 4=fuera de rango) | 1
T mínima tabulada (°C) | 37.77778
T máxima tabulada (°C) | 537.7778
T aplicada al punto (°C, acotada al rango) | 200
Índice de interpolación | 4
S≤2.5in en el punto (MPa) | 172.369
S 2.5-4in en el punto (MPa) | 158.57948
S 4-7in en el punto (MPa) | 129.621488
TABLA DE VALORES — Tabla 3, líneas 31 / 30 / 27 (SA-193 Gr. B7, por clase de diámetro)
T (°F) fuente | T (°C) SI | S ≤2.5" (ksi) | S ≤2.5" (MPa) | S 2.5-4" (ksi) | S 2.5-4" (MPa) | S 4-7" (ksi) | S 4-7" (MPa) | ≤ 2.1/2" (línea 31) | 2.1/2"-4" (línea 30) | 4"-7" (línea 27) | Punto de diseño (P, T, D)
100 | 37.77778 | 25 | 172.369 | 23 | 158.57948 | 18.8 | 129.621488
150 | 65.55556 | 25 | 172.369 | 23 | 158.57948 | 18.8 | 129.621488
200 | 93.33333 | 25 | 172.369 | 23 | 158.57948 | 18.8 | 129.621488
300 | 148.8889 | 25 | 172.369 | 23 | 158.57948 | 18.8 | 129.621488
400 | 204.4444 | 25 | 172.369 | 23 | 158.57948 | 18.8 | 129.621488
500 | 260 | 25 | 172.369 | 23 | 158.57948 | 18.8 | 129.621488
550 | 287.7778 | 25 | 172.369 | 23 | 158.57948 | 18.8 | 129.621488
600 | 315.5556 | 25 | 172.369 | 23 | 158.57948 | 18.8 | 129.621488
650 | 343.3333 | 25 | 172.369 | 23 | 158.57948 | 18.8 | 129.621488
700 | 371.1111 | 25 | 172.369 | 23 | 158.57948 | 18.8 | 129.621488
750 | 398.8889 | 23.6 | 162.716336 | 22.2 | 153.063672 | 18.8 | 129.621488
800 | 426.6667 | 21 | 144.78996 | 20 | 137.8952 | 18 | 124.10568
850 | 454.4444 | 16.3 | 112.384588 | 16.3 | 112.384588 | 16.3 | 112.384588
900 | 482.2222 | 12.5 | 86.1845 | 12.5 | 86.1845 | 12.5 | 86.1845
950 | 510 | 8.5 | 58.60546 | 8.5 | 58.60546 | 8.5 | 58.60546
1000 | 537.7778 | 4.5 | 31.02642 | 4.5 | 31.02642 | 4.5 | 31.02642
Fuente: ASME BPVC Sección II, Parte D — Properties (Customary), edición 2015, Tabla 3 (pernería), líneas 31 (≤2.1/2 in), 30 (2.1/2–4 in) y 27 (4–7 in); UNS G41400 (ejemplar del usuario). SA-194 Grado 2H (la tuerca habitualmente emparejada con B7) no tiene entrada propia de tensión admisible en la Tabla 1A/Tabla 3 — su resistencia se verifica frente al perno según ASME B18.2.2/B16.5, no por una curva S-T independiente; por eso esta ficha cubre el perno B7, que es el elemento que gobierna el cálculo de pernería a presión. Se omiten las columnas de 250/350/450 °F: estas tres líneas no tienen valor tabulado en esos puntos en esta edición (hueco real de la tabla, no un error de lectura). Las tres clases convergen a partir de 850 °F, donde el factor de reducción por temperatura pasa a gobernar sobre la resistencia a tracción de cada clase. Límites de aplicabilidad (idénticos en las tres clases): Sección III=800 °F, VIII-1=1000 °F, VIII-2=800 °F, XII=650 °F; nota T5 — verificar su alcance en el ejemplar de referencia. No extrapolar más allá de 1000 °F (538 °C). Confirmar contra la edición y adenda vigentes antes de usar en diseño final.